## Moldes Policarbonato
INYECTORAS (INY-02) y (INY-05) | [8 empty] | DISPONIBILIDAD DE INYECTORAS (INY-02) E (INY-05) DE 120 TONELADAS
CODIGO MOLDE | CAVIDADES [#] | FUERZA CIERRE CALCULADA [TON] | FUERZA CIERRE [TON] | COMPARACION DE FUERZAS[%] | CUMPLE | AREA DISPONIBLE [cm^2] | AREA DE MOLDE [cm^2] | OCUPACION DE AREA [%] | CODIGO MOLDE | # CAVIDADES | FUERZA CIERRE CALCULADA [TON] | FUERZA CIERRE [TON] | CALIBRACION EN [BAR] | FUERZA DE CIERRE [%]
RSLP | 8 | 22 | 120 | 18.33% | SI | 1681 | 832 | 49.49% | RSLP | 8 | 22 | 120 | 25.66667 | 18.33333
BS125B | 4 | 182 | 120 | 151.7% | NO | 1681 | 1575 | 93.69% | REN | 4 | 24 | 120 | 28 | 20
BS125T | 2 | 126 | 120 | 105% | NO | 1681 | 1140 | 67.82% | BS95B | 2 | 80 | 120 | 93.33333 | 66.66667
REN | 4 | 24 | 120 | 20% | SI | 1681 | 915 | 54.43% | BS95M | 2 | 115 | 120 | 134.1667 | 95.83333
BS95B | 2 | 80 | 120 | 66.67% | SI | 1681 | 1050 | 62.46% | RS | 4 | 6.91 | 120 | 8.061667 | 5.758333
BS95M | 2 | 115 | 120 | 95.83% | SI | 1681 | 1050 | 62.46% | RTR | 1 | 46 | 120 | 53.66667 | 38.33333
RS | 4 | 6.91 | 120 | 5.758% | SI | 1681 | 231 | 13.74% | RCR | 2 | 70 | 120 | 81.66667 | 58.33333
RTR | 1 | 46 | 120 | 38.33% | SI | 1681 | 461.25 | 27.44% | BSCENTRO125B | 8 | 88 | 120 | 102.6667 | 73.33333
RCR | 2 | 70 | 120 | 58.33% | SI | 1681 | 500 | 29.74% | BSCENTRO125T | 4 | 65 | 120 | 75.83333 | 54.16667
BS 225 UNIVERSAL | 2 | 126 | 120 | 105% | NO | 1681 | 1073 | 63.83%
BS CENTRO T | 4 | 162 | 120 | 135% | NO | 1681 | 1254 | 74.6%
BSCENTRO125B | 8 | 88 | 120 | 73.33% | SI | 1681 | 851 | 50.62%
BSCENTRO125T | 4 | 65 | 120 | 54.17% | SI | 1681 | 900 | 53.54%
MOLDES PARA LA INY-03 DE 250 TONELADAS
[9 empty] | CODIGO MOLDE | # CAVIDADES | FUERZA CIERRE CALCULADA [TON] | FUERZA CIERRE [TON] | CALIBRACION EN BAR | FUERZA DE CIERRE [%]
[9 empty] | BS125B | 4 | 182 | 250 | 101.92 | 72.8
[9 empty] | BS125T | 2 | 126 | 250 | 70.56 | 50.4
[9 empty] | BS 225 UNIVERSAL | 2 | 126 | 250 | 70.56 | 50.4
[9 empty] | BS CENTRO T | 4 | 162 | 250 | 90.72 | 64.8

## Moldes polipropileno
INYECTORAS (INY-02) y (INY-05) | [8 empty] | DISPONIBILIDAD DE INYECTORAS (INY-02) E (INY-05) DE 120 TONELADAS
CODIGO MOLDE | CAVIDADES [#] | FUERZA CIERRE CALCULADA [TON] | FUERZA CIERRE [TON] | COMPARACION DE FUERZAS[%] | CUMPLE | AREA DISPONIBLE [cm^2] | AREA DE MOLDE [cm^2] | OCUPACION DE AREA [%] | CODIGO MOLDE | # CAVIDADES | FUERZA CIERRE CALCULADA [TON] | FUERZA CIERRE [TON] | CALIBRACION EN BAR | FUERZA DE CIERRE [%]
CP2X4 | 8 | 180.504 | 120 | 150.4% | NO | 1681 | 3281.25 | 195.2% | TPL2X4 | 2 | 45.126 | 120 | 52.647 | 37.605
CP4X4 | 8 | 283.57 | 120 | 236.3% | NO | 1681 | 2756 | 164% | TPL4X4 | 2 | 68.95 | 120 | 80.44167 | 57.45833
CPOCTAGONAL | 8 | 786.43 | 120 | 655.4% | NO | 1681 | 4399 | 261.7% | ADAPTER 1/2 | 12 | 26 | 120 | 30.33333 | 21.66667
TPL2X4 | 2 | 45.126 | 120 | 37.6% | SI | 1681 | 756 | 44.97% | ADAPTER 3/4 | 12 | 36.72 | 120 | 42.84 | 30.6
TPL4X4 | 2 | 68.95 | 120 | 57.46% | SI | 1681 | 1517 | 90.24% | TUERCA 1/2 | 12 | 6.3648 | 120 | 7.4256 | 5.304
TPF4X4 | 8 | 173.664 | 120 | 144.7% | NO | 1681 | 2623 | 156% | TUERCA 3/4 | 12 | 6.5448 | 120 | 7.6356 | 5.454
ADAPTER 1/2 | 12 | 26 | 120 | 21.67% | SI | 1681 | 2080 | 123.7%
ADAPTER 3/4 | 12 | 36.72 | 120 | 30.6% | SI | 1681 | 1850 | 110.1%
TUERCA 1/2 | 12 | 26.51 | 120 | 22.09% | SI | 1681 | 1050 | 62.46%
TUERCA 3/4 | 12 | 25.7 | 120 | 21.42% | SI | 1681 | 1200 | 71.39%
ACAMPANA 1/2 | N/A | N/A | 120 | N/A | N/A | 1681 | N/A | 0%
ACAMPANA 3/4 | N/A | N/A | 120 | N/A | N/A | 1681 | N/A | 0%
MOLDES PARA LA INY-03 DE 250 TONELADAS
[9 empty] | CODIGO MOLDE | # CAVIDADES | FUERZA CIERRE CALCULADA [TON] | FUERZA CIERRE [TON] | CALIBRACION EN BAR | FUERZA DE CIERRE [%]
[9 empty] | CP2X4 | 8 | 180.504 | 250 | 101.08224 | 72.2016
[9 empty] | CP4X4 | 8 | 283.57 | 250 | 158.7992 | 113.428
[9 empty] | CPOCTAGONAL | 8 | 786.43 | 250 | 440.4008 | 314.572
[9 empty] | TPF4X4 | 8 | 173.664 | 250 | 97.25184 | 69.4656

## Moldes alto impacto
MAQUINAS HOY (INY-02) y (INY-05) | [8 empty] | DISPONIBILIDAD DE MAQUINAS (INY-02) E (INY-05) DE 120 TONELADAS
CODIGO MOLDE | # CAVIDADES | FUERZA CIERRE CALCULADA (TON) | FUERZA CIERRE (TON) | OCUPACION % | CUMPLE | AREA DISPONIBLE (cm)2 | AREA DE MOLDE (cm)2 | OCUPACION % | CODIGO MOLDE | # CAVIDADES | FUERZA CIERRE CALCULADA | FUERZA CIERRE (TON) | CALIBRACION EN BAR | FUERZA DE CIERRE (%)
CIERRE BLANCO | 2 | 7.767 | 120 | 6.473% | SI | 1681 | 893.75 | 53.17% | CIERREB | 2 | 7.767 | 120 | 9.0615 | 6.4725
CIERRE NEGRO | 2 | 7.767 | 120 | 6.473% | SI | 1681 | 893.75 | 53.17% | CIERREN | 2 | 7.767 | 120 | 9.0615 | 6.4725
TAPA KOR | 4 | 17.71 | 120 | 14.76% | SI | 1681 | 900 | 53.54% | TAPA KOR | 4 | 17.71 | 120 | 20.66167 | 14.75833
TAPA 4 | 1 | 158.62 | 120 | 132.2% | NO | 1681 | 1575 | 93.69%
TAPA 6 | 1 | 192.375 | 120 | 160.3% | NO | 1681 | 1225 | 72.87%
TAPA 8 | 1 | 231.74 | 120 | 193.1% | NO | 1681 | 1890 | 112.4%
Tapa 12 | 1 | 280.5 | 120 | 233.8% | NO | 1681 | 2209 | 131.4%
PUERTA VISOR NEGRA 4 | 2 | 176.25 | 120 | 146.9% | NO | 1681 | 2350 | 139.8%
PUERTA VISOR NEGRA 6 | 2 | 213 | 120 | 177.5% | NO | 1681 | 2350 | 139.8%
PUERTA VISOR NEGRA 8 | 2 | 276.19 | 120 | 230.2% | NO | 1681 | 2141.62 | 127.4%
PUERTA VISOR NEGRA 12 | 2 | 320 | 120 | 266.7% | NO | 1681 | 2141.62 | 127.4%
MOLDES PARA LA INY -03 DE 250 TONELADAS
[9 empty] | CODIGO MOLDE | # CAVIDADES | FUERZA CIERRE CALCULADA | FUERZA CIERRE (TON) | CALIBRACION EN BAR | FUERZA DE CIERRE (%)
[9 empty] | TAPA 4 | 1 | 158.62 | 250 | 88.8272 | 63.448
[9 empty] | TAPA 6 | 1 | 192.375 | 250 | 107.73 | 76.95
[9 empty] | TAPA 8 | 1 | 231.74 | 250 | 129.7744 | 92.696
[9 empty] | Tapa 12 | 1 | 280.5 | 250 | 157.08 | 112.2
[9 empty] | PUERTA VISOR NEGRA 4 | 2 | 176.25 | 250 | 98.7 | 70.5
[9 empty] | PUERTA VISOR NEGRA 6 | 2 | 213 | 250 | 119.28 | 85.2
[9 empty] | PUERTA VISOR NEGRA 8 | 2 | 276.19 | 250 | 154.6664 | 110.476
[9 empty] | PUERTA VISOR NEGRA 12 | 2 | 320 | 250 | 179.2 | 128