## tabla
AREA APROXIMADA DE LAS PIEZAS PARA CALCULO DE PRESION DE CIERRE
# | MATERIAL | REFERENCIA | DESCRIPCIÓN | AREA APROXIMADA [cm^2]
1 | POLIPROPILENO VERDE | ACAMPANA 1/2 | Adaptador de campana 1/2 | N/A
2 |  | ACAMPANA 3/4 | Adaptador de campana 3/4 | N/A
3 |  | ADAPTER 1/2 | Adaptador de 1/2 | 7.33
4 |  | ADAPTER 3/4 | Adaptador 3/4 | 10.2
5 |  | TUERCA 1/2 | Tuerca 1/2 | 6.33
6 |  | TUERCA 3/4 | Tuerca 3/4 | 6.12
7 | POLIPROPILENO BLANCO, GRIS O NEGRO | CP2X4 | Caja Plastica 2X4 | 75.21
8 |  | CP4X4 | Caja Plastica 4X4 | 118.1569
9 |  | CPOCTAGONAL | Caja Plastica Octagonal | 983039
10 |  | TPL2X4 | Tapa Lisa 2X4 | 75.21
11 |  | TPL4X4 | Tapa Lisa 4X4 | 114.9184
12 |  | TPF4X4 | Tapa Plastica Flush | 72.36
13 | POLICARBONATO ORIGINAL | RSLP | Regleta Soporte Laton Plastica | 6.15
14 |  | BS125B | Base 125 Bifasica | 31.2
15 |  | BS125T | Base 125 Trifasica | 46.2
16 |  | BS95B | Base 95 Bifasica | 88.14
17 |  | BS95M | Base 95 Monofasica | 82.3
18 |  | BSCENTRO125B | Base Centro 125 Bifasica | 78.4458
19 |  | BSCENTRO125T | Base Centro 125 Trifasica | 77.25
20 |  | BS 225 UNIVERSAL | Base 225 Trifasica | 139.86
21 |  | BS CENTRO T | Base centro 225 Trifasica | 77.25
22 |  | RS | Regleta Soporte | 3.44
23 |  | RTR | Regleta Terminal Reforzada | 101.5
24 |  | RCR | Regleta Central Reforzada | 78.21
25 | ALTOIMPACTO | CIERREB | Cierre Blanco | 12.945
26 |  | CIERREN | Cierre Negro | 12.945
27 |  | TAPA KOR | Tapa KOR | 14.762
28 |  | TAPA 4 | Tapa Plastica de 4 Circuitos | 528.75
29 |  | TAPA 6 | Tapa Plastica de 6 Circuitos | 641.25
30 |  | TAPA 8 | Tapa Plastica de 8 Circuitos | 772.475
31 |  | TAPA 12 | Tapa Plastica de 12 Circuitos | 935
32 |  | PUERTA VISOR NEGRA 4 | Puerta Visor Negra de 4 Circuitos | 293.75
33 |  | PUERTA VISOR NEGRA 6 | Puerta Visor Negra de 6 Circuitos | 355
34 |  | PUERTA VISOR NEGRA 8 | Puerta Visor Negra de 8 Circuitos | 460.32
35 |  | PUERTA VISOR NEGRA 12 | Puerta Visor Negra de 12 Circuitos | 533.4

## medidas piezas
DATOS PARA CALCULO DE PRESION DE CIERRE
| FECHA DE ACTUALIZACIÓN |  | LUNES 6 DE MAYO 2024
| MATERIAL | REFERENCIA | DESCRIPCIÓN | FALTA PIEZA | CALCULO DE AREAS | mm^2 | cm^2
1 | POLIPROPILENO VERDE | ACAMPANA 1/2 | Adaptador de campana 1/2 | NO | N/A | N/A | N/A
2 |  | ACAMPANA 3/4 | Adaptador de campana 3/4 | NO | N/A | N/A | N/A
3 |  | ADAPTER 1/2 | Adaptador de 1/2 | SI | 20mmx25mm+11,5mmx20.3mm= | 733,45 mm2 | 7.33
4 |  | ADAPTER 3/4 | Adaptador 3/4 | SI | 21mmx31mm+24,6mmx15mm= | 1020 mm2 | 10.2
5 |  | TUERCA 1/2 | Tuerca 1/2 | SI | 26,8mmx6,6mm= | 176,8 mm2 | 1.768
6 |  | TUERCA 3/4 | Tuerca 3/4 | SI | 31,9mmx5,7mm= | 181,8 mm2 | 1.818
7 | POLIPROPILENO BLANCO, GRIS O NEGRO | CP2X4 | Caja Plastica 2X4 | SI | 109mmX69mm= | 7521 mm2 | 75.21
8 |  | CP4X4 | Caja Plastica 4X4 | SI | 108,7mmx108,7mm= | 11815,69 mm2 | 118.1569
9 |  | CPOCTAGONAL | Caja Plastica Octagonal | SI | 103,3mmx103,3mm-((41mmx41mm)/2)x4= | 9830,39 mm2 | 983039
10 |  | TPL2X4 | Tapa Lisa 2X4 | SI | 109mmX69mm= | 7521 mm2 | 75.21
11 |  | TPL4X4 | Tapa Lisa 4X4 | SI | 107,2mmx107,2mm= | 11491,84 mm2 | 114.9184
12 |  | TPF4X4 | Tapa Plastica Flush | NO | N/A | N/A | N/A
13 | POLICARBONATO ORIGINAL | RSLP | Regleta Soporte Laton Plastica | NO |  |  | 6.15
14 |  | BS125B | Base 125 Bifasica | NO |  |  | 31.2
15 |  | BS125T | Base 125 Trifasica | NO |  |  | 46.2
16 |  | REN | Regleta Nueva | NO
17 |  | BS95B | Base 95 Bifasica | NO |  |  | 88.14
18 |  | BS95M | Base 95 Monofasica | NO |  |  | 82.3
19 |  | BSCENTRO125B | Base Centro 125 Bifasica | SI | 50,7mmx152,9mm+22,9mm+69,65mm | 7844,58 mm2 | 78.4458
20 |  | BSCENTRO125T | Base Centro 125 Trifasica | NO |  |  | 77.25
21 |  | BS 225 UNIVERSAL | Base 225 Trifasica | NO |  |  | 139.86
22 |  | BS CENTRO T | Base centro 225 Trifasica | NO |  |  | 77.25
23 |  | RS | Regleta Soporte | NO |  |  | 3.44
24 |  | RTR | Regleta Terminal Reforzada | NO |  | 101.5 | 101.5
25 |  | RCR | Regleta Central Reforzada | NO |  |  | 78.21
26 |  | RTE |  | NO
27 |  | RCE |  | NO
28 | ALTOIMPACTO | CIERREB | Cierre Blanco | SI | 42mmx28mm+23,7 mmx5mm= | 1294,5 mm2 | 12.945
29 |  | CIERREN | Cierre Negro | SI | 42mmx28mm+23,7 mmx5mm= | 1294,5 mm2 | 12.945
30 |  | TAPA KOR | Tapa KOR | SI | 24,2mmx61mm= | 1476,2 mm2 | 14.762
31 |  | Tapa 4 | Tapa Plastica de 4 Circuitos | SI | 235mmx225mm= | 52875 mm2 | 528.75
32 |  | Tapa 6 | Tapa Plastica de 6 Circuitos | SI | 285mmx225mm= | 64125 mm2 | 641.25
33 |  | Tapa 8 | Tapa Plastica de 8 Circuitos | SI | 280,9mmX275mm | 77247,5 mm2 | 772.475
34 |  | Tapa 12 | Tapa Plastica de 12 Circuitos | SI | 340mmx275mm= | 93500 mm2 | 935
35 |  | Puerta Visor Negra 4 | Puerta Visor Negra de 4 Circuitos | SI | 125mmx235mm= | 29375 mm2 | 293.75
36 |  | Puerta Visor Negra 6 | Puerta Visor Negra de 6 Circuitos | SI | 125mmx284mm= | 35500 mm2 | 355
37 |  | Puerta Visor Negra 8 | Puerta Visor Negra de 8 Circuitos | SI | 274mmx168mm= | 46032 mm2 | 460.32
38 |  | Puerta Visor Negra 12 | Puerta Visor Negra de 12 Circuitos | SI | 220mmx247mm= | 53340 mm2 | 533.4

## piezas polipropileno
PIEZA | IMAGEN | AREA APROXIMADA cm^2 | FUERZA DE CIERRE [ KN ] | FUERZA DE CIERRE [ TON ] | FUERZA DE CIERRE [ BAR ] | FUERZA DE CIERRE [ % ] | F.E.M=3 KN/cm2
ADAPTADORB3:B23 1/2 | #VALUE! | 7.33 | 21.99 | (21,99x12)/10= 26 ton | 30.3 | 21.64286
ADAPTADOR 3/4 | #VALUE! | 10.2 | 30.6 | (30,6x12)/10= 36,72 ton | 42.8 | 30.57143
TUERCA 1/2 | #VALUE! | 6.33 | 18.99 | (18,994x12)/10= 22,788 ton | 26.51 | 18.93571
TUERCA 3/4 | #VALUE! | 6.12 | 18.36 | (18,364x12)/10= 22,032 ton | 25.7 | 18.35714
CAJA PLASTICA 4X4 | #VALUE! | 118.1569 | 354.4707 | (354,4707x8)/10= 283,57ton | 331.2 | 236.5714
CAJA PLASTICA 2X4 | #VALUE! | 75.21 | 225.63 | (225.63x8)/10= 180.504 ton | 210.8 | 150.5714
TAPA FLUSH |  | 72.36 | 217.08 | (217,08x8)/10= 173,664 ton | 202.8 | 144.8571
TAPA LISA 2X4 |  | 75.21 | 225.63 | (225,63x2)/10= 45.126 ton | 52.7 | 37.64286
TAPA LISA 4X4 | #VALUE! | 114.9184 | 344.7552 | (344,7552x2)/10= 68,95 ton | 80.4 | 57.42857
CAJA PLASTICA OCTOGONAL | #VALUE! | 983.039 | 2929.117 | (983,039x8)/10= 786.43 ton | 918.55 | 656.1071

## piezas alto impacto
PIEZA | IMAGEN | AREA APROXIMADA cm^2 | FUERZA DE CIERRE [ KN ] | FUERZA DE CIERRE [ TON ] | FUERZA DE CIERRE [ BAR ] | FUERZA DE CIERRE [ % ] | F.E.M=3 KN/cm^2
CIERRE BLANCO | #VALUE! | 12.945 | 38.835 | (38,835x2)/10= 7,767 ton | 9.07 | 6.478571
CIERRE NEGRO | #VALUE! | 12.945 | 39.835 | (38,835x2)/10= 7,767 ton | 9.07 | 6.478571
TAPA KOR | #VALUE! | 14.762 | 44.286 | (44,286x4)/10= 17,71 ton | 20.6 | 14.71429
TAPA 4 | #VALUE! | 528.75 | 1586.25 | (1586,25x1)/10= 158,625 ton | 185.24 | 132.3143
TAPA 6 | #VALUE! | 641.25 | 1923.75 | (1923,75x1)/10= 192,375 ton | 224.6 | 160.4286
TAPA 8 | #VALUE! | 772.475 | 2317.425 | (2317,425x1)/10= 231,74 ton | 249.64 | 178.3143
TAPA 12 | #VALUE! | 935 | 2805 | (2805x1)/10= 280,5 ton | 327.62 | 234.0143
PUERTA VISOR NEGRO 4 | #VALUE! | 293.75 | 881.25 | (881,25x2)/10= 176,25 ton | 205.8 | 147
PUERTA VISOR NEGRO 6 | #VALUE! | 355 | 1065 | (1065x2)/10= 213 ton | 248.78 | 177.7
PUERTA VISOR NEGRO 8 | #VALUE! | 460.32 | 1380.96 | (1380,96x2)/10= 276,19 ton | 322.58 | 230.4143
PUERTA VISOR NEGRO 12 | #VALUE! | 533.4 | 1600.2 | (1600,2x2)/10= 320 ton | 373.7 | 266.9286

## datos moldes
MOLDES DE LA PLANTA DE PLASTICOS | [8 empty] | INYECTORAS
# | REFERENCIA | CAVIDADES # | ALTO(cm) | ANCHO (cm) | FONDO (cm) | PESO (kg) | AÑO DE FABRICACIÓN | NOMBRE DEL PRODUCTO | ITEM | REFERENCIA | INY-01 | INY-02 | INY-03 | INY-04 | INY-05 | INY-06 | INY-07 |  | MTTO
1 | CP 2X4 | 8 | 62.5 | 52.5 | 46.5 | 102 | 2020 | Caja Plastica 2x4 | 1 | CP 2X4 | SI | NO | SI | SI | NO | SI | SI | Activos | OK
2 | CP 4X4 | 8 | 78 | 53 | 52 | 122 |  | Caja Plastica 4x4 | 2 | CP 4X4 | NO | NO | NO | NO | NO | NO | SI | Inactivos | OK
3 | CP OCTOGONAL | 8 | 83 | 53 | 51.5 | 1214 | 2023 | Caja Octogonal | 3 | CP OCTOGONAL | NO | NO | NO | NO | NO | NO | NO | Obsoletos | OK
4 | CIERRE PLASTICO | 4 | 35 | 26 | 31 | 188 |  | Cierre Plastico | 4 | CIERRE PLASTICO | SI | SI | SI | SI | SI | SI | SI | Para Botar | OK
5 | CONECTOR 3/4 | 12 | 50 | 37 | 41.5 | 512 | 2015 | Conector de 3/4" | 5 | CONECTOR 3/4 | SI | SI | SI | SI | SI | SI | SI |  | OK
6 | TUERCA 3/4 | 12 | 40 | 30 | 24.5 | 176 | 2015 | Tuerca de 3/4" | 6 | TUERCA 3/4 | SI | SI | SI | SI | SI | SI | SI |  | OK
7 | CONECTOR 1/2 | 12 | 50 | 41.6 | 268 | 371 | 2015 | Conector de 1/2" | 7 | CONECTOR 1/2 | SI | SI | SI | SI | SI | SI | SI |  | OK
8 | TUERCA 1/2 | 12 | 35 | 30 | 24.4 | 17 | 2015 | Tuerca de 1/2" | 8 | TUERCA 1/2 | SI | SI | SI | SI | SI | SI | SI |  | OK
9 | TPF 4X4 | 8 | 61 | 42.3 | 31.3 | 53.8 |  | Tapa Plastica Flush 4x5 | 9 | TPF 4X4 | SI | NO | SI | SI | NO | SI | SI
10 | TPL 4X4 | 2 | 37 | 41 | 23.1 | 23.3 | 2011 | Tapa Plastica Lisa 4x4 | 10 | TPL 4X4 | SI | SI | SI | SI | SI | SI | SI
11 | TPL 2X4 | 2 | 28 | 27 | 23.2 | 117 | 2011 | Tapa Plastica Lisa 2x4 | 11 | TPL 2X4 | SI | SI | SI | SI | SI | SI | SI
12 | A CAMPANA 1/2 | 16 | 30 | 35 | 27 | 189 |  | Adpter Campana 1/2 | 12 | A CAMPANA 1/2 | N/A | N/A | N/A | N/A | N/A | N/A | N/A
13 | A CAMPANA 3/4 | 16 | 30 | 35 | 26.7 | 187 |  | Adpter Campana 3/4 | 13 | A CAMPANA 3/4 | N/A | N/A | N/A | N/A | N/A | N/A | N/A
14 | TAPA 4 | 1 | 35 | 45 | 29.5 | 310 | 2015 | Tapa 4 Perforaciones para Breaker | 14 | TAPA 4 | SI | NO | SI | SI | NO | SI | SI
15 | TAPA 6 | 1 | 35 | 35 | 29.5 | 241 | 2015 | Tapa 6 Perforaciones para Breaker | 15 | TAPA 6 | SI | NO | SI | SI | NO | SI | SI
16 | TAPA 8 | 1 | 42 | 45 | 29.5 | 372 | 2013 | Tapa 8 Perforaciones para Breaker | 16 | TAPA 8 | NO | NO | SI | SI | NO | SI | SI
17 | TAPA 12 | 1 | 47 | 45 | 29.5 | 416 | 2013 | Tapa 12 Perforaciones para Breaker | 17 | TAPA 12 | NO | NO | NO | NO | NO | SI | SI
18 | PUERTA 4-6 | 2 | 47 | 50 | 32 | 501 | 2015 | Puerta para Tapa 4 y 6 | 18 | PUERTA 4-6 | NO | NO | SI | SI | NO | SI | SI
19 | PUERTA 8-12 | 2 | 66.1 | 32.4 | 50 | 714 | 2013 | Puerta para Tapa 8 y 12 | 19 | PUERTA 8-12 | NO | NO | NO | NO | NO | NO | SI
20 | TAPA KOR | 4 | 30 | 30 | 23.3 | 139 | 2014 | Tapa para Breaker | 20 | TAPA KOR | SI | SI | SI | SI | SI | SI | SI
21 | RSLP | 8 | 32 | 26 | 26 | 144 | 2021 | Regleta Soporte Laton Plastica | 21 | RSLP | SI | SI | SI | SI | SI | SI | SI |  | OK | POLI
22 | BS125B | 4 | 45 | 35 | 37.5 | 394 |  | Base 125 Bifasica | 22 | BS125B | SI | NO | SI | SI | NO | SI | SI |  | OK | POLI
23 | BS125T | 2 | 30 | 38 | 34.5 | 262 |  | Base 125 Trifasica | 23 | BS125T | SI | NO | SI | SI | NO | SI | SI |  | OK | POLI
24 | REN | 4 | 30 | 30.5 | 23 | 140 |  | Regleta Nueva | 24 | REN | SI | SI | SI | SI | SI | SI | SI |  | ? | POLI
25 | BS95B | 2 | 30 | 35 | 29.5 | 206 | 2013 | Base 95 Bifasica | 25 | BS95B | SI | SI | SI | SI | SI | SI | SI |  | ? | POLI
26 | BS95M | 2 | 30 | 35 | 33 | 231 | 2015 | Base 95 Monofasica | 26 | BS95M | SI | SI | SI | SI | SI | SI | SI |  | ? | POLI
27 | BSCENTRO125B | 8 | 37 | 23 | 26.3 | 149 |  | Base Centro 125 Bifasica | 27 | BSCENTRO125B | SI | SI | SI | SI | SI | SI | SI |  | ? | POLI
28 | BSCENTRO125T | 4 | 30 | 30 | 27.5 | 165 |  | Base Centro 125 Trifasica | 28 | BSCENTRO125T | SI | SI | SI | SI | SI | SI | SI |  | OK | POLI
29 | BS 225 UNIVERSAL | 2 | 37 | 29 | 28.4 |  | 2023 | Base 225 Trifasica | 29 | BS 225 UNIVERSAL | SI | NO | SI | SI | NO | SI | SI
30 | BS CENTRO T | 4 | 33 | 38 | 34.5 |  | 2023 | Base centro 225 Trifasica | 30 | BS CENTRO T | SI | NO | SI | SI | NO | SI | SI
31 | RS | 4 | 16.5 | 14 | 15.3 | 23 | 2008 | Regleta Soporte | 31 | RS | SI | SI | SI | SI | SI | SI | SI |  | OK | POLI
32 | RTR | 1 | 20.5 | 22.5 | 18.2 | 56 | 2008 | Regleta Terminal Reforzada | 32 | RTR | SI | SI | SI | SI | SI | SI | SI |  |  | POLI
33 | RCR | 2 | 25 | 20 | 15 | 50 | 2008 | Regleta Central Reforzada | 33 | RCR | SI | SI | SI | SI | SI | SI | SI |  | OK | POLI
| POLICARBONATO | 16
| POLIPROPILENO | 20
| Obsoletos | 9
34 | RTE | 2 | 22 | 20 | 20 | 58 | 2008 | [9 empty] | POLI
35 | RCE | 2 | 20 | 24 | 15.5 | 49 | 2008 | [9 empty] | POLI
36 | RE V | 4 | 25 | 25.2 | 23.1 | 97 | 2008
37 | CP 4X4 | 2 | 60 | 39 | 38.3 | 598 | 2011 | Caja Plastica 4x4 | [7 empty] | N/A
38 | CP 4X4 | 6 | 80 | 52 | 43.5 | 1207 |  | Caja Plastica 4x4 | [7 empty] | N/A
39 | CP OCTOGONAL | 2 | 60 | 39 | 39 | 608 | 2011 | Caja Plastica Octogonal | [7 empty] | N/A
40 | TPF 4X4 | 2 | 37.2 | 41.3 | 23.1 | 236 |  | Tapa Plastica Flush 4x4 | [7 empty] | N/A
41 | RSLP | 4 | 28 | 28 | 19.7 | 103 | 2008 | Regleta Soporte Laton Plastica | [7 empty] | N/A
42 | CIERRE | 2 | 27.5 | 32.5 | 10 | 60 | 2008 | Cierre Plastico | [7 empty] | N/A
43 | CP 2X4 | 2 | 51 | 39 | 38.4 | 509 |  | Caja Plastica 2x2 | [7 empty] | N/A
44 | CP 2X4 | 4 | 60 | 45 | 43.5 | 783 | 2015 | Caja Plastica 2x4 | [7 empty] | N/A
45 | CP OCTOGONAL | 6 | 800 | 520 | 430 | 1193 |  | Caja Plastica Octogonal